## Sheet1
序号 | 产品名称 | 规格 | 颜色 | 用途性能特点
1 | YK201快速堵油胶 | 40g/支 | 乳白色 | 用途：用于油箱、油管、法兰、油罐等设备低压渗油的修补。也可用于同类或异类材料之间快速粘接。 性能特点：膏状、高强度、快速定位、常温下1分钟固化，油污表面亦可粘接。
2 | YK202 快速堵漏胶棒 |  | 灰色 | 用途：用于低压堵漏，如漏粉、漏灰、轻微渗油等，也可用于负压堵漏、机件缺陷修补。 性能特点:可快速修复裂缝、破损腐蚀处，高强度、耐温、抗酸碱，可进行机件加工、喷漆处理。 使用说明：清洁待修复表面，截取适量胶棒,反复揉捏，待胶棒稍微发热，即可用于待修补处。也可和YK201快速堵油胶配合使用。
3 | YK203湿面修补胶棒 | 120g/支 | 白色 | 用途：本产品是一种综合粘附性优异的粘接剂，对多种材质都有很好的粘接性，并可以在被修补表面潮湿甚至在水中进行修补，可用来修补和粘接密封玻璃钢汽车、冷却塔、玻璃钢船体及其他材料的容器、管道、设备上的接缝、孔洞裂缝、切口刮痕、粘接PVC塑料等。 性能特点:在淡水和海水中均不溶解、不收缩。修补时不滴落、不流淌，固化后可进行各种加工，使用非常方便，与其他修补胶棒相比，湿面修补胶棒固化较慢(20-- -30分钟),故此要允许较长的操作时间。
4 | YK205 超强快固胶 | 25g/支 | 透明 | 用途：用于金属、玻璃、橡胶、陶瓷等材质物体的自粘与互粘。 性能特点：环氧胶、快速凝固、高强度、无溶剂型粘合剂，可粘接不平整的断面，防油防水，可上漆喷砂。
5 | YK206 管道速修贴 | 1500mm*50mm/包 3000mm*75mm/ 6000mm* 75mm/包 11000mm*75mm/包 | 米黄色 | 用途：用于电力、冶金、矿山、油田，甚至机关学校和居民家庭的管道渗漏处、接缝处渗水、渗浆液的封堵。 性能特点：快速固化、带压堵漏、耐磨、耐酸碱性好，使用方便，又能达到永久坚固目的。可与聚乙烯PVC、金属、混凝土、玻璃纤维各种材质粘接。 注意事项：即开即用，如皮肤接触到树脂可在干固前用清洗剂擦洗即可。
6 | YK208湿面紧急修补剂 | 500g/套 | 棕色 | 用途：用于水箱、水管、阀门、泵壳、船舶的裂纹、穿孔、腐蚀泄漏等部位的紧急低压修补。
7 | YK209湿面堵漏剂 | 1kg/桶 | 灰色 | 用途：本产品是结合最新科技研发成功的科技产品，专门针对不规则表面，现场无法停机的渗漏点进行封堵和修补。 性能特点：可快速修补瞬间固化，具有高强度的堵漏止水性能，固化后可抗压18Mpa，能达到永久固化的目的。
8 | YK601 瞬干胶 | 20g/支 | 透明 | 用途：用于惰性表面等难粘材料,多孔、酸性及吸收性材料,密封圈粘接。 性能特点：粘接速度快,通用型,中粘度。 注意事项：接触皮肤或眼睛立即用清水清洗或就医、远离儿童。 固化时间: <15s 填充间隙: <0. 05mm 粘度: 120Mpa. s
9 | YK606 瞬干胶 | 20g/支 | 透明 | 用途: 用于惰性表面等难粘材料,多孔、酸性及吸收性材料。 性能特点：粘接速度快,通用型,低粘度。 注意事项：接触皮肤或眼睛立即用清水清洗或就医、远离儿童。 固化时间: < 15s 填充间隙: <0. 1mm 粘度: 45Mpa.s
10 | YK608 瞬干胶 | 20g/支 | 透明 | 用途：用于粘接金属。 性能特点：粘接速度快,中粘度。 注意事项：接触皮肤或眼睛立即用清水清洗或就医、远离儿童。 固化时间: <30s 填充间隙: <0. 15mm 粘度: 125Mpa. s
11 | YK40 金属零件清洗剂 | 20L/桶 | 无色 | 用途：用于清洗各类机械设备表面及零部件的油污、油泥、粉尘，替代不安全的汽油、丙酮类。 性能特点：中性的除油能力强且试用范围广的水基清洗剂，不燃、不爆、无毒、无味，使用安全。拥有自洁净功能，自然沉淀污垢，可循环使用。
12 | YK41 电气设备清洗剂 | 20L/桶 | 无色 | 用途：用于各类大、中、小型发电机、变电设备、内燃机车和电力机轴动力系统，各种电力设备及电动工具的清洗和保洁，对各类重油也有较理想的清洗效果。 性能特点：本品对金属、涂层饰面、绝缘盖层轻合金及耐溶剂的橡胶、塑料等材料安全无害，不导电，易挥发，不会造成设备短路，不含四氯化碳、苯类化合物等有毒物质。 注意事项：对异常发热部位、有电火花产生的磁吸开关和极度严重的污垢，不宜带电清洗。直流和高压电机或在潮湿的环境，应断电清洗，并充分干燥。耐压: 25KV
13 | YK42 超纯电气设备清洗剂 | 20L/桶 | 无色 | 用途：用于各类大、中、小发电机变电设备的线圈及内部设备清洗。 性能特点：本品对金属、涂层饰面、绝缘盖层轻合金及耐溶剂的橡胶，塑料等材料安全无害，不导电材料安全无害，不导电，完全挥发。不会造成设备短路。不含四氯化碳，苯类化合物等有毒物质。 注意事项：对异常发热部位，有电火花产生的磁吸开关和极度严重的污垢，不宜带电清洗。直流和高压电机或在潮湿的环境，应断电清洗，并充分干燥。耐压: 25KV
14 | YK45 强力水垢清洗剂 | 20L/桶 | 淡红色 | 用途：用于各类锅炉及其管路、冷凝器、冷却循环池、空调等设备水垢的清洗。 性能特点：含多种复合酸、渗透剂及有机高分子酸抑制剂，具有渗透、剥离作用，可溶解各种水垢、石灰质铁锈等。 注意事项：具有酸性，使用时应穿戴防护手套。
15 | YK46 铜管清洗剂 | 20L/桶 | 橙红色 | 用途：本品是由多种复合酸、渗透剂、除油、除锈助剂配制而成，是各种铜管清洗专用清洗剂，能迅速清除铜锈、垢、油等污垢。 注意事项：本产品PH值是酸性，长时间接触皮肤请带胶手套。如不慎将清洗液溅入眼睛中，请速用清水冲洗即可。
16 | YK47 重油溶解清洗剂 | 20L/桶 | 无色 | 用途：本产品能迅速清除重油油仓、输油管道、油罐等机械设备上的固化油污及油墨，溶油能力强，对各种金属均无腐蚀，可反复使用。 性能特点：不燃不易爆，无毒安全可靠，属环保型产品。 注意事项：本品为溶剂型，请勿加水使用，工作时请注意通风。
17 | YK48 除锈防腐剂 | 20L/桶 | 半透明 | 用途：本产品是由多种进口除垢、除锈、防锈助剂、渗透剂、表面活性剂等配制而成，对各种金属均无腐蚀，属环保型产品，具有除锈、除垢、除油防锈一次过之功能，能有效提高清洗速度，减少多次清洗，是机械设备表面处理必备保护产品。 性能特点：使用本产品时根据金属表面锈蚀程度稀释1-- -3倍使用，清洗液体达不到清洗效果时请添加本产品，清洗液体可反复使用，机械设备表面锈、炭、垢、油污清洗干净后用清水冲洗，晾干即可。 注意事项：清洗浸泡时间短，被清洗金属表面为金属本色，清洗浸泡时间长，被清洗金属表面从本色变浅灰色再变深灰色，其防锈效果更佳。长时间使用时请带胶手套。
18 | YK51 万能松动剂 | 400ml/瓶 | 棕色 | 用途：用于各类机械设备紧固件的辅助拆卸。 性能特点：具有很强的渗透性和润滑作用，中性环保、不导电、不含酸、无恶臭。 注意事项：加压储罐，避开阳光直射。
19 | YK55 油污清洗剂 | 400ml/瓶 | 透明 | 用途：用于清洗各类机械设备表面的油污、油泥、粉尘等。也可用于本公司橡胶粘接剂、修补剂、密封胶使用前的表面清洗。 性能特点：携带方便，快速挥发，无毒、不燃、不爆，不腐蚀金属、塑料以及橡胶制品，去油污、粉尘能力强。 注意事项：若误入眼内，请立即用清水清洗并就医。
20 | YK59 特效清洗膏 | 500g/套 | 红色 | 用途：用于电力、矿山、冶金、石化、船舶等行业各类油污。 性能特点：除油、除垢、高效环保。
21 | YK61 电机专用清洗剂 | 400ml/瓶 | 无色 | 用途：用于各类大、中、小型发电机组、电动机、变电设备的线圈及内部设备清洗。 性能特点：本品对金属、涂层饰面、绝缘盖层轻合金及耐溶剂的橡胶、塑料等材料安全无害，不导电，不会造成设备短路，不含四氯化碳、苯类化合物等有毒物质。 注意事项：对异常发热部位，有电火花产生的磁吸开关和极度严重的污垢，不宜带电清洗。直流和高压电机或在潮湿的环境，应断电清洗,并充分干燥。耐压: 25KV
22 | YK62 高效环保专用清洗剂 | 500ml/瓶 | 无色 | 用途：电信、移动通信设备的程控交换机、用户柜、传输、数据通信、电源柜、基站通信设备等。服务器、网路传输设备、主控数据中心，电厂设备等各领域的电子设备、卫星导航系统、雷达导航系统等领域的电子仪器、仪表。电厂热控机房、自动柜员机、电脑、复印机、电子仪及各种设备上的电路板。 性能特点：迅速消除灰尘、油污、盐分、湿气、饰面静电、金属粉末及其他污垢。挥发快，不留任何残渣，洗后产生静电保护膜。在带电清洗过程中对程控交换机的晶震板没有影响，在清洗过程中不会产生凝露现象，带电清洗更安全、更可靠。绝缘电阻1.4x10 140，对电子原件有特殊保护作用。在通风条件不好的环境下，不要使用气动喷洗枪进行清洗。
23 | YK68 精密电子仪器清洗剂 | 400ml/瓶 | 无色 | 用途：用于各类精密仪器、仪表、电路板、程控机、计算机、打印机以及磁头、磁鼓等精密设备的内部清洗。 性能特点：安全环保、使用方便、完全快速挥发、耐压高。 注意事项：对锌、铝、镁等活性较大的金属如表面潮湿时，应干燥后再清洗。在空气湿度较大的情况下，若设备上凝结有水汽，应在设备投入使用前做干燥处理。耐压: 35KV
24 | YK90 高效垫片清除剂 | 400ml/瓶 | 透明 | 用途：用于清除固化后的残胶垫片，也是除油漆、积炭、油墨等的最佳选择。 性能特点：无异味，不燃不爆、清除能力强、不腐蚀金属。 注意事项：对皮肤有强烈的渗透作用，如接触皮肤可用肥皂水清洗，若入眼内，请立即用清水清洗并就医。
25 | YK92 油漆清除剂 | 500ml/瓶 | 透明 | 用途：可以迅速的去除氨基、硝基、过氯乙烯基、丙稀酸、醇酸、环氧树脂、有机硅、聚氨酯等各种类型的清漆、磁漆和底漆等，去除各种黑色金属、有色金属表面的旧漆膜。 性能特点：不含苯，对人体和环境危害性小，气味小，不燃不爆，脱漆速度快，使用量小于其他产品。
26 | YK96 速冷冻喷剂 | 500ml/瓶 | 透明 | 用途：迅速将被喷物体冷冻至-40°C，适合金属部件连接部分的收缩配合;用于低温条件下电气部件的故障测试;清除表面口香糖、焦油等。 性能特点：不可燃，迅速挥发，挥发后材料表面自然清洁，不留残渣，不含CFC，对臭氧层无损，对塑料无害，不损坏材料的表面。
27 | YK98 检漏喷剂 | 500ml/瓶 | 透明 | 用途：适用于所有气体输送系统的检漏测试。 性能特点：检测压缩空气传输中的渗漏，对皮肤无害，不含金属成分、不腐蚀受测试部位、不助燃、通过DVGW认证。是不含铝成分的漏气测试喷剂，它是一种检测压力气体和工业医疗气体输送系统的检漏测试。
28 | YK262 螺纹锁固剂 | 50ml/支 | 红色 | 用途: 用于M20以下的螺纹的锁固与密封。 性能特点：触变性、高强度、永久锁固，在极端的化学环境下有优异的耐腐蚀性能。 注意事项：在缺氧下固化，如在配合间隙过大、惰性金属材质、低温环境下使用，应配合促进剂使用，应在避光阴凉通风处存放。固化时间: 20min/ 24h (初固/全固) 填充间隙: < <0.125mm 平均拆卸力矩: 22N●m
29 | YK271 螺纹锁固剂 | 50ml/支 | 红色 | 用途：用于M36以下的螺纹的锁固与密封，特别适用于双头螺栓。 性能特点：高强度，中低粘度，耐化学介质性能好。 注意事项：在缺氧下固化，如在配合间隙过大、惰性金属材质、低温环境下使用，应配合促进剂使用，应在避光阴凉通风处存放。 固化时间: 20min/24h (初固/全固) 填充间隙: < <0.125mm 平均拆卸力矩: 31N .m
30 | YK509 圆柱固持剂 | 50ml/支 | 绿色 | 用途：用于过渡、过盈或间隙配合。固持件与轴、轴承、小电机、转子轴、衬套、轴套等，并用于径向间隙小于0.13mm的零件紧固。 性能特点：高强度、通用型、低粘度、耐水、耐介质性能好。 固化时间: 10mi n/24h (初固/全固) 填充间隙:.<0.13mm.
31 | YK580 圆柱固持剂 | 50ml/支 | 绿色 | 用途：用于轴和轴承、皮带轮、齿轮的固持。固持套管、皮带轮、齿轮、转子等。 性能特点：高强度，中粘度。 固化时间: 10min/24h (初固/全固) 填充间隙: < <0. 2mm
32 | YK569 管螺纹密封剂 | 50ml/支 | 绿色 | 用途：用于液压和气动管路等细牙螺纹的密封，适用于金属部件，可用于铜质部件。 性能特点：液状、低强度、不污染液压、气动系统，不堵塞液压、气动元件、可用于轻微油渍表面。 注意事项：在缺氧下固化，如在配合间隙过大、惰性金属材质、低温环境下使用，应配合促进剂使用，应在避光阴凉通风处存放。耐压: 70Mpa
33 | YK570 封神 | 250ml/支 | 白色 | 用途：用于M80以下金属(铜质不可用)管螺纹的密封(包括直螺纹、锥螺纹)，代替聚四氯乙烯(生料带)，对管道密封。 性能特点：膏状、耐高低温、高粘度、即时密封能力强、易拆卸，耐化学介质性能优异，比“生料带”使用更加便捷，可靠性高。.
34 | YK583 平面密封硅酮胶 | 310ml/支 | 无色透明 | 用途：耐候性好，防霉变，电绝缘性能优良，应用于电气设备的密封。 性能特点：柔性好，耐润滑油性能优异，通用性，可替代各种胶密封。 注意事项：应根据密封面的宽度和密封间隙决定胶条直径。 固化时间： 15min/24h (初固/全固) 填充间隙:≤6mm
35 | YK587 平面密封硅酮胶 | 310ml/支 | 蓝色 | 用途：锅炉系统减速箱、风机轴瓦的密封，汽机系统主轴、轴瓦、压力油管路系统结合面的密封、防漏以及其他设备结合面的密封。 性能特点：柔性好，耐润滑油性能优异，通用性、可替代各种胶垫密封。 注意事项：应根据密封面的宽度和密封间隙决定胶条直径。 固化时间: 15min/ 24h (初固/全固) 填充间隙:< 6mm
36 | YK596 平面密封硅酮胶 | 310ml/支 | 灰色 | 用途: 用于变压器散热器端盖及法兰、封母、发电机端盖、电机轴瓦、管路系统法兰结合面等。要求耐高温耐候性好的部位密封，替代传统的预制胶皮垫片。 性能特点：高强度，中低粘度，耐化学介质性能好。 注意事项：应根据密封面的宽度和密封间隙决定胶条直径。固化时间: 15min/24h (初固/全固) 填充间隙: < <6mm
37 | YK515 平面密封厌氧胶 | 310ml/支 | 紫色 | 用途: 用于存在微量位移、伸缩、振动等各类设备结合面的密封，替代传统的预制胶皮垫片。 性能特点：适用于各级光洁表面，柔韧性好，具有即时密封≤1.0Mpa压力的能力，耐流体性能优异、无腐蚀性、允许填充间隙≤0.25mm的刚性法兰，允许法兰工作时存在小量位移。 注意事项：在缺氧下固化，如在配合间隙过大、惰性金属材质、低温环境下使用，应配合促进剂使用，应在避光阴凉通风处存放。固化时间: 15min/ 24h (初固/全固) 填充间隙:≤0. 25mm
38 | YK511/YK522 汽缸高温密封脂 | 2.5kg/罐 | 红褐色 | 产品说明：广泛应用于各行业高温设备密封，如电力、冶金、石化、电站、燃汽轮机、蒸汽轮机，以及烟气轮机的气缸结合面的密封，最高可耐高温至900'C，最高抗主蒸 汽压力32Mpa;工业透平机械、设备法兰的高温密封及高温热管丝扣螺丝的密封，可单独使用或与金属热垫片配合使用。 使用说明：缸面或设备表面清洁干净，无油污灰尘，搅拌均匀胶液，涂层厚度约0. 8毫米左右均匀涂覆于缸体或设备表面，螺孔周围及气缸内侧应留有一定尺寸的空白，以防止密封胶挤压后进通流系统，扣缸后紧固螺栓，用附带清洁布清理四周挤压出的密封胶;开机升温后密封胶固化。YK51 1适用于200W以下小型机组或新机组,高中低压缸均可适用; YK522适用于超超临界下中大型机组或检修机组，高中低压缸均可适用。对于汽缸缸面严重变形，平整度间隙超标的机组，缸面要先做研修整平后，再涂密封胶扣缸;如遇施工环境温度低，建议将密封胶先放置10C左右场合预热，再拿出施工。
39 | YK533 高温密封堵漏剂 | 5kg/桶 | 白色 | 用途：锅炉、管道、法兰、煤粉管道泄漏密封。风管，炉墙裂缝，中间空心架密封堵漏。炉顶穿墙管、预热器上轴承和底座密封。 性能特点：耐温可达1700'C,该产品是本公司新研制的高温粘合剂材料，在常温和高温下都具有极强的粘合性，固化后膨胀系数接近钢铁膨胀系数，与钢铁、钢构件粘接性能好。本产品不但能封堵锅炉在高温运行情况下出现漏烟、漏灰、漏火，也可在锅炉冷却条件下进行处理。
40 | YK535 耐高温密封胶 | 500g/罐 | 红色 | 用途：用于风机、锅炉、气轮机辅机、大型内燃机等各类高温机械设备结合面的密封，也可用于负压高温堵漏。 性能特点：耐高温、抗老化性能优异,易涂敷,有一定的填充能力.密封效果极佳。 注意事项：存储于≤25C,相对湿度≤80%，避光阴凉通风处，避免碰撞及重压。 固化时间:即时密封45min/24h (初固/全固) 耐压性:常温25Mpa/平 方厘米600°C时2Mpa/平 方厘米
41 | YK536 电气封氢密封胶 | 2.kg/罐 | 黑色 | 用途: 专业应用于电站(包括核电站) 200以上高参数、大容量冷汽轮发电机组电机端盖汽端、励端制冷剂氢气的沟槽密封，以及电机出线套管、出线罩氢气的平面密封。 性能特点：单组份不干性膏体密封材料，不固化，不硫化，永久保持粘弹性。可注射可涂覆。不膨胀，不收缩，具有一-定的内聚力，不离散，粘附性能好，粘温性好，粘度随温底变化小，在额定压力下有效防止氢气的内外泄漏。对氢气保持永久惰性，气密性好，氢气透过率极低，更合适于填料式沟槽密封。无收缩不硬化，保持与金属的粘附性，可密封所有金属表面，有效防止气体或液体介质的泄漏。
42 | YK710 阀门润滑密封剂 | 4.5kg/桶 | 黑色 | 用途: 用于所有以下物质的阀门润滑，如:碳氢化合物、液化气、芳香族、天然气、酒精、酸、一般高温和许多其它 场合。 性能特点：具有良好的防咬死和防止阀i门冻结的性能。不含任何变干、变硬的溶剂、粘土填充剂，在新旧阀门工作效果均佳。 注意事项：不能用于氧气。
43 | YK720 耐高温润滑喷剂 | 450ml/瓶 | 灰色 | 用途：用于高温状态下链条、钢丝绳、轴瓦转动静止部位的润滑防锈。 性能特点：渗透力强、抗磨损、含二硫化钼耐久性好，防止链条和铜缆拉长、磨损、折断和粘灰尘。彻底渗入链芯、链片、链鼓及缆芯。不滴落，高速运转不飞溅。 注意事项：不可对明火喷射，储存远离火源，远离儿童。
44 | YK786 高温防卡剂 | 450ml/瓶 | 灰色 | 用途：用于电力、石油、冶金、化工、制药、化纤等高温设备螺栓的防卡死、烧结现象。即使长期外露也能轻易拆除. 也可做低速重负荷转动部位润滑、防腐。 性能特点：抗腐蚀、防磨损、防水、防酸碱。
45 | YK767/768 高温抗咬合剂 | 500g/罐 | 银色/铜色 | 用途: 用于电力、冶金、化工、船舶、车辆制造、机械、军事国防工业等。防止机械部件(螺栓、链条等)，在高温、高腐蚀工况下咬死卡死。 性能特点：耐高温极强，防止烧结，减少摩擦，防止磨损。防止渗漏、腐蚀、点蚀、生锈，使连接件更牢固。抗御水和蒸气冲刷，不受气候变化影响。
46 | YK60 精密设备防护膜 | 1kg/桶 | 蓝色 | 用途：本品为单组份液状。将本品涂于金属、塑胶精密设备等表面，自然干燥后成膜。膜体具有强韧性、透明性、可撕性，具有防划伤、防磨损、防灰尘和清洁保护作用。膜体具有良好的耐溶性、耐油脂、耐雨水冲洗、耐长时间高温曝晒。膜体夏天不返粘、冬天膜体不发脆、清除后无残胶的特性。特别用于室外设备，如:脱硫设备、港口机械、海洋平台。 性能特点：水性配方，无臭无味不燃，不含重金属、无卤素。自然环境下保护周期可达二年以.上。可用于金属表面、油漆表面，膜体撕后，整体剥离无残留。 注意事项：膜体对，人体无毒可以皮肤接触。请储存于5- -35 C阴凉干燥处密封保管。
47 | YK66 电气绝缘保护剂 | 450ml/瓶 | 透明 | 用途：用于各类电气设备,可以去除电气设备.上的水分和潮气，在设备表面形成保护膜。 性能特点：防尘、防潮、防静电、加热或者被紫外线照射不会褪色。 注意事项：计算机以及精密电子仪器、仪表不宜使用本品，对直流高压电机及运行不正常的电气设备，应断电后再使用本品。
48 | YK10 高效能防腐剂 | 12kg/组 | 灰色 | 用途：用于污水处理池及槽、罐等;输油、输水、输气、管道;井架、储罐、反应釜;地坪、选粒塔、钢架结构;除尘脱硫设备、港口机械、混泥土护坝、海洋平台、氢罐等。 性能特点：对酸、碱、盐、油、污水、海洋、盐雾及微生物等，防腐蚀性能好、接力强，耐磨损，固体含量达98%。 注意事项：施工湿度RH小于85%，重涂间隔3- -24h。
49 | YK20 高温耐磨防腐剂 | 12kg/组 | 棕色 | 用途：用于电力、冶金、化工、石油等行业的除尘脱硫脱硝装置的耐磨防腐，热力管道污水处理设施、化学品储罐、储槽、冷却器及中和塔等设备的防腐。 性能特点：突出高温下的耐腐蚀性和耐磨损性，突出的酸碱交替场合下的适应性。 注意事项：施工湿度RH小于85%，重涂间隔3- -24h。
50 | YK30 重防腐剂 | 5kg/桶 | 黑色 | 用途: 用于火力发电、石化、冶金等行业中高温、强酸腐蚀、腐蚀磨损、温度交变的恶劣工况，如脱硫装置、高温烟囱内壁、酸储罐等设备的防磨防腐。 性能特点：完全无溶剂，可耐99%浓H2S04， 高温酸碱的侵蚀，兼具耐磨、防腐功效。 注意事项：完全环保无毒、重量比3. 5:1
51 | YK31 重防腐剂 | 4kg/桶 | 黑色 | 用途：用于火力发电、石化、冶金等行业中高温、强酸腐蚀、腐蚀磨损、温度交变的恶劣工况，如脱硫装置、高温烟囱内壁、酸储罐等设备的防磨防腐。 性能特点：完全无溶剂，可耐99%浓H2S04，高温酸碱的侵蚀，兼具耐磨、防腐功效。 注意事项：完全环保无毒、重量比3:1
52 | YK707 特效除锈防腐剂 | 500ml/瓶 | 黑色 | 用途：用于各类金属存在难以除锈迹的表面，本品与锈迹产生反应、将锈迹中和分离出来，从而形成一层牢固粘附在金属表面的防锈层。 性能特点：中性、不含酸、自动中和锈迹、可用于湿性锈迹，可焊接、不损伤油漆和锌镀层、不含铅、无腐蚀性。.
53 | YK708 特效带锈防腐喷剂 | 400ml/瓶 | 银色 | 用途：用于各类金属存在难以除锈迹的表面，主要用于化工、石油、电力等恶劣环境下的重防腐。 性能特点：有良好的抗酸碱性，具有抗紫外线，防水渗透性强;具有极强的粘附力，可在其表面进一步进行油漆。
54 | YK709 特效防腐喷剂 | 400ml/瓶 | 银色 | 用途：适用于所有材质表面，使用后形成不锈钢防腐涂层，也可用于不锈钢 焊接时破损的修复。 性能特点：防磨损、防腐效果极佳、耐候性极好。
55 | YK800 橡胶专用清洗剂 | 400ml/瓶 | 透明 | 用途：专用于橡胶制品油污、油泥、粉尘等清洗，如输送带粘合前以及修补前的清洗。 性能特点：不含丙酮、汽油，不损伤橡胶，不燃、不爆、环保、易挥发，去油脂、粉尘能力强。
56 | YK1900 输送带热粘接剂 | 1kg/罐 | 黑色 | 用途: 用于橡胶输送带的热硫化接头或修补。 性能特点：阻燃、遇明火不燃烧;抗焦烧、耐高温、抗老化、粘合强度高。 注意事项：仅用于硫化粘合用，使用必须遵守操作规则，刷浆后必须晾干。
57 | YK1905 芯胶 | 12kg/卷 | 黑色 | 用途：用于尼龙、聚酯、钢丝绳芯输送带、整芯输送带等各种橡胶输送带接头的硫化粘接。 性能：具有耐高温、耐水耐油、耐老化、粘接强度高等特点。 厚度: 1-1. 5mm 剪切强度≥3MPa 剥离强度≥120.0N/25mm
58 | YK1906 面胶 | 12kg/卷 | 黑色 | 用途：用于尼龙、聚酯、钢丝绳芯输送带、整芯输送带等各种橡胶输送带接头的硫化粘接。 性能：具有耐高温、耐水耐油、耐老化、粘接强度高等特点。
59 | YK1907 加强修补条 | 10m/卷 | 黑色 | 用途：用于修补各类输送带的纵向撕裂、皮带冷粘以及热硫化接头封口的处理，与冷粘胶配合使用。 性能特点：抗拉耐磨、耐热、耐燃、耐辐射，适用于输送带长距离的划伤、划透的修复，以及局部橡胶皮带的修复，也可用于输送皮带的无缝搭接和封口。规格: (100*3.6*10000mm)
60 | YK1910 输送带冷粘接剂 | 1kg/套 | 褐色 | 用途：用于橡胶输送带的冷粘接、冷修补，也可用于橡胶、皮革、陶瓷、织物、金属之间的自粘或互粘。 性能特点：粘接力强。 注意事项：仅用于冷粘用,不可用于热硫化胶使用。
61 | YK1920 橡胶修补剂 | 500g/套 | 黑色 | 用途：适用所有类型输送带磨损、破洞、划伤、脱落、边缘破损、开裂、脱层的修补与粘接。也可用于电缆外包皮破裂修复，制作橡胶垫片、预制孔封堵，或是橡胶制背衬板、内衬板等各类橡胶制品的修补与粘接。 性能特点：施工简单高效，更加适合长短距离的损伤修复，双组份、无底涂、快速固化耐冲击和磨损。
62 | YK1921 高强度橡胶修补剂 | 500g/套 | 黑色 | 用途：适用所有类型输送带磨损、破洞、划伤、脱落、边缘破损、开裂、脱层的修补与粘接。也可用于电缆外包皮破裂修复，制作橡胶垫片、预制孔封堵，或是橡胶制背衬板、内衬板等各类橡胶制品的修补与粘接，它是-种三组份高强度快速固化胶粘剂，由(A主胶、B固化胶、C底胶)三组份组成。 性能特点：施工简单高效快捷，韧性好，强度高，更加适用于大面积的破损及修复，快速固化，高耐磨性，是普通皮带的2- -3倍。
63 | YK1930快速 橡胶修补剂 YK1940胶枪 | 500g/套 | 黑色 | 用途: 适用所有类型输送带磨损、破洞、划伤、脱落、边缘破损、开裂、脱层的修补与粘接。也可用于电缆外包皮破裂修复，制作橡胶垫片、预制孔封堵，或是橡胶制背衬板、内衬板等各类橡胶制品的修补与粘接。 性能特点：施工简单高效、更加适合长短距离的损伤修复，双组份、无底涂、快速固化耐冲击和磨损。
64 | YK1915 耐腐蚀修补剂 | 6kg/套 | 灰色 | 用途：突出的耐冲蚀、气蚀特性。用于局部的泵、阀门、叶轮、风机叶片、水箱、管道、交换器、反应釜、储罐等设备修复及大面积预保护涂层。 性能特点：液状、便于刷涂，与待修复表面的结合强度高，固化后形成坚硬的光滑 表面，耐腐蚀、冲蚀、抗磨损的保护涂层。 注意事项：远离儿童，阴凉干燥处存放。
65 | YK1916 耐磨防护剂 | 10kg/套 | 灰色 | 用途：用于磨粒直径小于25mm介质下磨损及冲蚀的修复及预保护，如泵壳、叶轮、管道、衬板、容器设备内部等，尤其对发电厂磨煤机、燃烧器钝体、锅炉省煤器等，内部修复及外部保护均可使用。 性能特点：膏状，含小陶瓷颗粒，常温下一小时快速固化，耐磨性极佳。 注意事项：远离儿童，阴凉干燥处存放。
66 | YK1917 高温耐磨防护剂 | 10kg/套 | 灰色 | 用途: 本产品适用于锅炉烟灰管道内烟灰磨损较严重的部位，无论是金属体还是非金属体，锅炉内某些关键部位;如:消烟除尘装置、燃烧器内外壁、空气预热器出入口烟道、输煤粉管道和弯头以及烟道中用于支撑的金属构件等。 性能特点：本产品涂复在金属体上，经150°C 以上温度即可达到应有的强度和硬度,同金属体牢固粘接在一起;由于烟气中灰粒硬度远小于本材料硬度，所以能在高温烟气冲刷下，保护金属材料不被磨损。本产品随温度升高，强度硬度亦增加;温度越高，保护性能越好。 注意事项：远离儿童，阴凉干燥处存放。
67 | YK1924 高温耐磨修补剂 | 6kg/套 | 灰色 | 用途：用于高温设备腐蚀和冲刷磨损的修复及预防护,如锅炉水冷壁、过热器、再热器、省煤器、空预器、锅炉烟道及除尘系统高温部件防磨和冲刷磨损的修复和预防护。 性能特点：耐磨抗蚀性优异，与金属类基材结合强度高;产品固化后具有耐水性;材料可刷涂，也可喷涂，施工方便;固化速度慢，结晶粒度小，不开裂;立面、顶棚均可直接刮涂，不淌不流，无需支撑。
68 | YK1925 耐磨修补剂 | 6kg/套 | 灰色 | 用途: 用于磨粒直径小于25mm高负荷冲刷、冲蚀、气蚀的泵、叶轮、管道、弯头、输料设备等零件磨损处的修复和预保护。也常用于泄漏处外部加厚(常用做法为:先用堵漏胶棒封口，再加厚防磨层) 性能特点：膏状，含小陶瓷颗粒、无毒、不易燃。含直径1mm球状陶瓷颗粒，耐磨性是一般钢铁3-6倍，粘接强度极高。 注意事项：远离儿童，阴凉干燥处存放。
69 | YK1926 耐磨修补剂 | 6kg/套 | 灰色 | 用途：用于磨粒直径小于25mm高负荷冲刷、冲蚀、气蚀的泵、叶轮、管道、弯头、输料设备等零件磨损处的修复和预保护。也常用于泄漏处外部加厚(常用做法为:先用堵漏胶棒封口，再加厚防磨层) 性能特点：膏状,含直径2.5mm球状陶瓷颗粒,耐磨性是一般钢铁4-8倍, 粘接强度极高。 注意事项：远离儿童，阴凉干燥处存放。
70 | YK1927 耐磨修补剂 | 6kg/套 | 灰色 | 用途：用于磨粒直径小于3mm冲刷、冲蚀及气蚀的泵、叶轮、管道、弯头、输料设备等零件磨损处的修复和预保护。也常用于大中颗粒修补剂的底胶或面胶，以达到强化粘接力或减小摩擦阻力作用。 性能特点：膏状，含小陶瓷颗粒、无毒、不易燃。 注意事项：远离儿童，阴凉干燥处储存。
71 | YK1918 高温耐磨防护剂 | 18kg/套 | 灰色 | 用途：本产品适用于锅炉烟灰管道内烟灰磨损较严重的部位，无论是金属体，还是非金属体，锅炉内某些关键部位;如:消烟除尘装置、燃烧器内外壁、空气预热器出入口烟道、输煤粉管道和弯头以及烟道中用于支撑的金属构件等。 性能特点：本产品涂复在金属体.上，经150°C 以上温度即可达到应有的强度和硬度，同金属体牢固粘接在一起;由于烟气中灰粒硬度远小于本材料硬度，所以能在高温烟气冲刷下，保护金属材料不被磨损。本产品随温度升高，强度硬度亦增加;温度越高，保护性能越好。 注意事项：远离儿童，阴凉干燥处存放。
72 | YK1928 特高温耐磨修补剂 | 3kg/6kg/套 | 灰色 | 用途：用于磨粒直径小于25mm高负荷冲刷、冲蚀、气蚀的泵、叶轮、管道、弯头、输料设备等零件磨损处的修复和预保护。也常用于泄漏处外部加厚常用做法为:先用堵漏胶棒封口，再加厚防磨层) 性能特点：膏状，含小陶瓷颗粒、无毒、不易燃。 注意事项：远离儿童，阴凉干燥处储存。
73 | YK1936 耐磨修补剂 | 1.5kg/3kg/6kg/套 | 灰色 | 用途: 用于高负荷冲刷、冲蚀、气蚀的泵、叶轮、管道、弯头、输料设备等零件磨损处的修复和预保护。也常用于泄漏 处外部加厚(常用做法为:先用堵漏胶棒封口，再加厚防磨层) 性能特点：膏状、含钢玉颗粒和碳化硅粉
74 | YK1937 衬胶修补剂 | 3kg/6kg/套 | 黑色 | 用途: 用于管道罐体内衬，化学储罐内衬的破损、脱落修补，效果极佳。 性能特点：双组份，固化后耐磨，是罐体内衬胶的良好修补材料具有良好的粘接性。 注意事项：远离儿童，阴凉干燥处储存。
75 | YK1938 快速修补剂 | 1.5kg/套 | 灰色 | 用途：用于水箱壳、泵、阀、管件、槽罐、热交换器管板、冷却水塔的修复。 性能特点：混合时为膏状，可涂抹，易使用，施工方便简单。 注意事项：远离儿童，阴凉干燥处储存。
76 | YK1939 特效修补剂 | 1.5kg/套 | 灰色 | 用途：用于水箱壳、泵、阀、管件、槽罐、热交换器管板、冷却水塔的修复和预涂。 性能特点：混合时为液状，可涂抹，易使用，施工方便简单。 注意事项：混合后立即使用。